## Sheet1
AHŞAP PARAMETRELERİN HESABI (inş.müh. Gürcan BERBEROĞLU tel:0532 366 02 04 www.betoncelik.com )
Dikkat sadece sarı hücrelere data girilecek.
tablo.1.2 ortamın nem oranına göre kullanım sınıfları
| kullanım sınıfı | [7 empty] | ortalama nem içeriği | [6 empty] | iklim koşulları
| KS1 |  | (nem durumu az) | [5 empty] | =< 12 | [6 empty] | maks.%65 bağıl ortam nemi (20° için)
| KS2 |  | (nem durumu orta) | [5 empty] | =< 20 | [6 empty] | maks.%85 bağıl ortam nemi (20° için)
| KS3 |  | (nem durumu çok) | [5 empty] | > 20 | [6 empty] | kullanım sınıfı 1 ve 2 dışında
| nem durumuna göre kullanım sınıfı = | [10 empty] | KS2
Yönetmelik madde 2.2 ; 2.3 ; 2.4 uyarınca boyut katsayısı CB
| tablo.1.3 malzeme kısmi güvenlik katsayısı ( W ) | [17 empty] | masif ahşap için rk < 700 kg/m² ; enkesit boyutunun en büyüğü 150mm den küçükse
| temel yük birleşim | [12 empty] | (W) |  |  |  |  | rk = |  | 475 |  | kg/m3
| masif ahşap | [12 empty] | 1.3 |  |  |  |  | h= | 140 |  | mm |  | (eğilme elemanı için kesit yüksekliği, çekme elemanı için genişlik.)
| tutkallı lamine ahşap | [12 empty] | 1.25 |  |  |  |  | CB = min ( ( 150 / h ) 0,2 ; 1,3 ) = min( ( | [10 empty] | 150 |  | / | 140 |  | ) 0,2 ; |  | 1.3 |  | )= | 1.0139
| lamine levha ahşap LVL,kontraplak,OSB | [12 empty] | 1.2 |  |  |  |  | tutkallı lamine ahşap için ; enkesit boyutunun en büyüğü 600mm den küçükse
| yonga levhalar | [12 empty] | 1.3 |  |  |  |  | h= | 18 |  | mm |  | (eğilme elemanı için kesit yüksekliği veya çekme elemanı için genişlik.)
| lif levhalar,sert | [12 empty] | 1.3 |  |  |  |  | CB = min ( ( 600 / h ) 0,1 ; 1,1 ) = min( ( | [10 empty] | 600 |  | / | 18 |  | ) 0,1 ; |  | 1.1 |  | )= | 1.1
| lif levhalar,orta | [12 empty] | 1.3 |  |  |  |  | lamine levha ahşap için ; eğilmede enkesit boyutunun büyüğü 300mm den küçükse
| lif levhalar,MDF | [12 empty] | 1.3 |  |  |  |  | h= | 18 |  | mm |  | (eğilme elemanı kesit yüksekliği)
| lif levhalar,yumuşak | [12 empty] | 1.3 |  |  |  |  | CB = min ( ( 300 / h ) 0,15 ; 1,2 ) = min ( ( | [11 empty] | 300 |  | / | 18 |  | ) 0,15 ; |  | 1.2 |  | )= | 1.2
| çapraz lamine ahşap CLT | [12 empty] | 1.3 |  |  |  |  | lamine levha ahşap için ; çekmede enkesit boyutunun büyüğü 3000mm den küçükse
| birleşimler | [12 empty] | 1.3 |  |  |  |  | l= | 18 |  | mm |  | (çekme elemanı uzunluk)
| delikli metal plaka bağlantı elemanları | [12 empty] | 1.25 |  |  |  |  | CB = min ( ( 3000 / l ) 0,15 / 2 ; 1,1 ) = min( ( | [11 empty] | 3000 |  | / | 18 |  | ) 0,15 / 2 ; |  |  | 1.1 |  | )= | 1.1
| kazara oluşan tasarım durumu yük birleşimi | [12 empty] | 1 |  |  |  |  | lanine levha için |  |  |  |  | çekme
| masif ahşap | [17 empty] | kullanılacak CB = |  |  |  |  | 1.0139
| kısmi güvenlik katsayısı W = | [8 empty] | 1.3 | [20 empty] | tablo Ek-1A.1 yük etkileri için kısmi yük katsayıları ( gG,j ; gQ,i )
[31 empty] | etkiler |  |  |  | kalıcı / zati yük | [7 empty] | birincil hareketli/değişken yük | [5 empty] | eşlik eden ikincil hareketli / değişken yükler
tablo.1.4 nem durumu düzeltme katsayısı (CN)
| nem durumu |  |  | nem durumu düzeltme katsayısı (CN) | [6 empty] | açıklama
[35 empty] | elverişsiz şartlar |  |  |  | elverişli şartlar |  |  |  | elverişsiz şartlar |  |  | elverişli şartlar |  |  | elverişsiz şartlar |  |  | elverişli şartlar
| az |  |  | 1 | [6 empty] | ahşabın nem içeriği %12 den az (KS1)
| orta |  |  | 0.95 | [6 empty] | ahşabın nem içeriği %12 den fazla %20 den az (KS2) | [19 empty] | gurup A |  |  |  | 1.1 |  |  |  | 0.9 |  |  |  | 1.5 |  |  | 0 |  |  | 1.5 |  |  | 0
| çok |  |  | 0.85 | [6 empty] | ahşabın nem içeriği %20 den fazla (KS3) | [19 empty] | etkiler |  |  |  | kalıcı / zati yük |  |  |  | birincil hareketli / değişken yük |  |  |  | eşlik eden ikincil değişken / hareketli yükler |  |  | etkiler |  |  | kalıcı / zati yük |  |  | birincil hareketli / değişken yük
| nem durumu = |  |  |  |  | çok
| nem durumu düzeltme katsayısı CN = | [10 empty] | 0.85
tablo 1.5 yük etki süresi tanımları
| yük etki süresi |  |  |  |  | yük etki süresi düzeltme katsayısı, CY | [6 empty] | açıklama | [17 empty] | gurup B |  |  |  | 1.35 |  |  |  | 1 |  |  |  | 1.5 |  |  | 0 |  |  | 1.5 |  |  | 0
veya aşağıdakilerin en elverişsizi
[35 empty] | 1.35 |  |  |  | 1 |  |  |  | 1.5 |  |  | 0 |  |  | 1.5 |  |  | 0
| kalıcı etki |  |  |  |  | malzeme cinsine ve nem durumuna göre değişmektedir. | [6 empty] | yük 6 aydan fazla etki etmektedir.(zati, hareketli yük vs.) | [21 empty] | 0,85*1,35 |  |  |  | 1 |  |  |  | 1.5 |  |  | 0 |  |  | 1.5 |  |  | 0
| orta süreli etki | [11 empty] | yük 1 hafta - 6 ay arası etkimektedir.(kar yükü vs.) | [17 empty] | gurup C |  |  |  | 1 |  |  |  | 1 |  |  |  | 1.3 |  |  | 0 |  |  | 1.3 |  |  | 0
| anlık etki | [11 empty] | yük anlık durumdan 1 haftaya kadar etki etmektedir.(rüzgar ve deprem yükleri vs.) | [17 empty] | gG,j = |  | 1.35
[31 empty] | gQ,i = |  | 1.5
| tablo.1.6 yük etki süresi düzeltme katsayısı (CY) | [31 empty] | tablo1.7 zamana bağlı şekil değiştirme davranışı için düzeltme katsayısı (kdef)
| malzeme | [5 empty] | nem durumu katsayıları | [8 empty] | yük etki süresi katsayıları, CY | [16 empty] | malzeme | [7 empty] | standart | [5 empty] | kullanım sınıfı
[7 empty] | nem durumu | [5 empty] | CN |  |  | kalıcı etki |  |  |  | orta süreli etki |  |  |  |  | anlık etki | [21 empty] | KS1 |  | KS2 |  | KS3
| masif | masif ahşap |  |  |  |  | az | [5 empty] | 1 |  |  | 0.6 |  |  |  | 0.8 |  |  |  |  | 1.1 |  |  |  | masif ahşap | 1 | 0 | 0 | masif ahşap | [7 empty] | TS EN 14081-1 + A1 | [5 empty] | 0.6 |  | 0.8 |  | 2 |  | masif ahşap | 1 | 1 | 1
[7 empty] | orta | [5 empty] | 0.95 |  |  | 0.6 |  |  |  | 0.8 |  |  |  |  | 1.1 |  |  |  | masif ahşap | 1 | 0 | 0 | tutkallı lamine ahşap | [7 empty] | TS EN 14080 | [5 empty] | 0.6 |  | 0.8 |  | 2 |  | tutkallı lamine ahşap | 0 | 0 | 0
[7 empty] | çok | [5 empty] | 0.85 |  |  | 0.6 |  |  |  | 0.8 |  |  |  |  | 1.1 |  |  |  | masif ahşap | 1 | 1 | 1 | lamine levha ahşap (LVL) | [7 empty] | TS EN 14374 | [5 empty] | 0.6 |  | 0.8 |  | 2 |  | lamine levha ahşap (LVL) | 0 | 0 | 0
| tabakalı ahşap elamanlar | tutkallı lamine ahşap |  |  |  |  | az | [5 empty] | 1 |  |  | 0.6 |  |  |  | 0.8 |  |  |  |  | 1.1 |  |  |  | tutkallı lamine ahşap | 0 | 0 | 0 | [8 empty] | TS EN 14279 + A1 | [5 empty] | 0.6 |  | 0.8 |  | 2 |  | lamine levha ahşap (LVL) | 0 | 0 | 0
[7 empty] | orta | [5 empty] | 0.95 |  |  | 0.6 |  |  |  | 0.8 |  |  |  |  | 1.1 |  |  |  | tutkallı lamine ahşap | 0 | 0 | 0 | kontrplak | [7 empty] | TS EN 636:2012 + A1 | [11 empty] | kontrplak | 0 | 0 | 0
[7 empty] | çok | [5 empty] | 0.85 |  |  | 0.6 |  |  |  | 0.8 |  |  |  |  | 1.1 |  |  |  | tutkallı lamine ahşap | 0 | 1 | 0 | [8 empty] | bölüm 1 | [5 empty] | 0.8 |  | -- |  | -- |  | kontrplak | 0 | 0 | 0
|  | çapraz lamine ahşap (CLT) |  |  |  |  | az | [5 empty] | 1 |  |  | 0.6 |  |  |  | 0.8 |  |  |  |  | 1.1 |  |  |  | çapraz lamine ahşap (CLT) | 0 | 0 | 0 | [8 empty] | bölüm 2 | [5 empty] | 0.8 |  | 1 |  | -- |  | kontrplak | 0 | 0 | 0
[7 empty] | orta | [5 empty] | 0.95 |  |  | 0.6 |  |  |  | 0.8 |  |  |  |  | 1.1 |  |  |  | çapraz lamine ahşap (CLT) | 0 | 0 | 0 | [8 empty] | bölüm 3 | [5 empty] | 0.8 |  | 1 |  | 2.5 |  | kontrplak | 0 | 0 | 0
[7 empty] | çok | [5 empty] | 0.85 |  |  | 0.6 |  |  |  | 0.8 |  |  |  |  | 1.1 |  |  |  | çapraz lamine ahşap (CLT) | 0 | 1 | 0 | OSB | [7 empty] | TS EN 300 | [11 empty] | OSB | 0 | 0 | 0
|  | lamine levha ahşap (LVL) |  |  |  |  | az | [5 empty] | 1 |  |  | 0.6 |  |  |  | 0.8 |  |  |  |  | 1.1 |  |  |  | lamine levha ahşap (LVL) | 0 | 0 | 0 | [8 empty] | OSB/2 | [5 empty] | 2.25 |  | -- |  | -- |  | OSB | 0 | 0 | 0
[7 empty] | orta | [5 empty] | 0.95 |  |  | 0.6 |  |  |  | 0.8 |  |  |  |  | 1.1 |  |  |  | lamine levha ahşap (LVL) | 0 | 0 | 0 | [8 empty] | OSB/3, OSB/4 | [5 empty] | 1.5 |  | 2.25 |  | -- |  | OSB | 0 | 0 | 0
[7 empty] | çok | [5 empty] | 0.85 |  |  | 0.6 |  |  |  | 0.8 |  |  |  |  | 1.1 |  |  |  | lamine levha ahşap (LVL) | 0 | 1 | 0 | yonga levhalar | [7 empty] | TS EN 312 | [11 empty] | yonga levhalar | 0 | 0 | 0
|  | kontrplak |  |  |  |  | az | [5 empty] | 1 |  |  | 0.6 |  |  |  | 0.8 |  |  |  |  | 1.1 |  |  |  | kontrplak | 0 | 0 | 0 | [8 empty] | bölüm 4 | [5 empty] | 2.25 |  | -- |  | -- |  | yonga levhalar | 0 | 0 | 0
[7 empty] | orta | [5 empty] | 0.95 |  |  | 0.6 |  |  |  | 0.8 |  |  |  |  | 1.1 |  |  |  | kontrplak | 0 | 0 | 0 | [8 empty] | bölüm 5 | [5 empty] | 2.25 |  | 3 |  | -- |  | yonga levhalar | 0 | 0 | 0
[7 empty] | çok | [5 empty] | 0.85 |  |  | 0.6 |  |  |  | 0.8 |  |  |  |  | 1.1 |  |  |  | kontrplak | 0 | 1 | 0 | [8 empty] | bölüm 6 | [5 empty] | 1.5 |  | -- |  | -- |  | yonga levhalar | 0 | 0 | 0
|  | OSB/2 |  |  |  |  | az | [5 empty] | 1 |  |  | 0.6 |  |  |  | 0.6 |  |  |  |  | 1.1 |  |  |  | OSB/2 | 0 | 0 | 0 | [8 empty] | bölüm 7 | [5 empty] | 1.5 |  | 2.25 |  | -- |  | yonga levhalar | 0 | 0 | 0
|  | OSB/3 ve 4 |  |  |  |  | az | [5 empty] | 1 |  |  | 0.4 |  |  |  | 0.7 |  |  |  |  | 1.1 |  |  |  | OSB/3 ve 4 | 0 | 0 | 0 | lif levalar, sert | [7 empty] | TS 64-2 EN 622-2 | [11 empty] | lif levalar, sert | 0 | 0 | 0
|  | OSB/3 ve 4 |  |  |  |  | orta | [5 empty] | 0.95 |  |  | 0.3 |  |  |  | 0.6 |  |  |  |  | 0.95 |  |  |  | OSB/3 ve 4 | 0 | 0 | 0 | [8 empty] | HB.LA,HB.LA1 | [5 empty] | 2.25 |  | -- |  | -- |  | lif levalar, sert | 0 | 0 | 0
|  | yonga levha |  |  |  |  | az | [5 empty] | 1 |  |  | 0.3 |  |  |  | 0.65 |  |  |  |  | 1.1 |  |  |  | yonga levha | 0 | 0 | 0 | [8 empty] | HB.LA2 | [5 empty] | 2.25 |  | 3 |  | -- |  | lif levalar, sert | 0 | 0 | 0
[7 empty] | orta | [5 empty] | 0.95 |  |  | 0.2 |  |  |  | 0.45 |  |  |  |  | 0.85 |  |  |  | yonga levha | 0 | 0 | 0 | lif levalar, orta | [7 empty] | TS 64-2 EN 622-3 | [11 empty] | lif levalar, orta | 0 | 0 | 0
|  | lif levha, sert |  |  |  |  | az | [5 empty] | 1 |  |  | 0.3 |  |  |  | 0.65 |  |  |  |  | 1.1 |  |  |  | lif levha, sert | 0 | 0 | 0 | [8 empty] | MHB.LA1,HB.HLA2 | [5 empty] | 3 |  | -- |  | -- |  | lif levalar, orta | 0 | 0 | 0
[7 empty] | orta | [5 empty] | 0.95 |  |  | 0.2 |  |  |  | 0.45 |  |  |  |  | 0.85 |  |  |  | lif levha, sert | 0 | 0 | 0 | [8 empty] | MHB.HLS1,MHB.HLS2 | [5 empty] | 3 |  | 4 |  | -- |  | lif levalar, orta | 0 | 0 | 0
|  | lif levha, orta sert ve MDF |  |  |  |  | az | [5 empty] | 1 |  |  | 0.2 |  |  |  | 0.6 |  |  |  |  | 1.1 |  |  |  | lif levha, orta sert ve MDF | 0 | 0 | 0 | lif levalar, MDF | [7 empty] | TS EN 622-5 | [11 empty] | lif levalar, MDF | 0 | 0 | 0
[7 empty] | orta | [5 empty] | 0.95 |  |  | 0 |  |  |  | 0 |  |  |  |  | 0.85 |  |  |  | lif levha, orta sert ve MDF | 0 | 0 | 0 | [8 empty] | MDF.LA | [5 empty] | 2.25 |  | -- |  | -- |  | lif levalar, MDF | 0 | 0 | 0
| yük etki süresi = |  |  |  |  | anlık etki | [34 empty] | MDF.HLS | [5 empty] | 2.25 |  | 3 |  | -- |  | lif levalar, MDF | 0 | 0 | 0
| masif ahşap | [31 empty] | malzeme = |  |  |  | masif ahşap
| yük etki süresi katsayıları CY = | [8 empty] | 1.1 | [22 empty] | standart = |  |  |  | TS EN 14081-1 + A1
[33 empty] | nem durumuna göre kullanım sınıfı = | [10 empty] | KS2 |  | için
| tablo Ek-1A.3 binalar için önerilen birleşim y katsayıları | [31 empty] | düzeltme katsayısı kdef = | [7 empty] | 0.8
| binalara etkiyen yükler | [18 empty] | yo |  | y1 |  | y2
binalara etkiyen yükler
| kategori A: ev ,konut alanları | [18 empty] | 0.7 |  | 0.5 |  | 0.3 |  | A
| kategori B: ofis alanları | [18 empty] | 0.7 |  | 0.5 |  | 0.3 |  | B | yo = hareketli / değişken yük için birleşim katsayısı
| kategori C: kongre alanları | [18 empty] | 0.7 |  | 0.7 |  | 0.6 |  | C | y1 = hareketli / değişken yük için süreklilik / sıklık katsayısı
| kategori D: alışveriş alanları | [18 empty] | 0.7 |  | 0.7 |  | 0.6 |  | D | y2 = hareketli / değişken yük için kalıcı-uzun süreli etki katsayısı
| kategori E: depolama alanları | [18 empty] | 1 |  | 0.9 |  | 0.8 |  | E | binaya etkiyen yük kategori = | [8 empty] | A
| kategori F: trafiğe açık alanlar (araç ağırlığı =< 30 KN) | [18 empty] | 0.7 |  | 0.7 |  | 0.6 |  | F | binaya etkiyen kar yükü = | [7 empty] | ort.kot H=<1000m.
| kategori G: trafiğe açık alanlar (30 KN < araç ağırlığı =< 160 KN) | [18 empty] | 0.7 |  | 0.5 |  | 0.3 |  | G | [5 empty] | yo |  | y1 |  | y2
| kategori H: çatılar | [18 empty] | 0 |  | 0 |  | 0 |  | H | yük (Q) |  |  |  |  | 0.7 |  | 0.5 |  | 0.3
| binalara etkiyen kar yükü | [25 empty] | kar = |  |  |  |  | 0.5 |  | 0.2 |  | 0
| ortalama kotu H > 1000 m olan yerler | [18 empty] | 0.7 |  | 0.5 |  | 0.2 |  |  | rüzgar = |  |  |  |  | 0.6 |  | 0.2 |  | 0
| ortalama kotu H =< 1000 m olan yerler | [18 empty] | 0.5 |  | 0.2 |  | 0 |  |  | sıcaklık etkisi = |  |  |  |  | 0.6 |  | 0.5 |  | 0
| binalara etkiyen rüzgar yükü ( >= 0,5 KN/m² ; >= 28 m/s ; TS498 ) | [18 empty] | 0.6 |  | 0.2 |  | 0
| binalardaki sıcaklık etkisi (yangın haricinde) | [18 empty] | 0.6 |  | 0.5 |  | 0
|  |  | fm,k |  | ft,0,k |  | ft,90,k |  | fc,0,k |  | fc,90,k |  | fv,k |  | EO,ort |  | E0,05 |  | E90,ort |  | Gort |  | rk |  |  | rort
|  |  | (MPa) |  | (MPa) |  | (MPa) |  | (MPa) |  | (MPa) |  | (MPa) |  | (GPa) |  | (GPa) |  | (GPa) |  | (GPa) |  | (kg/m3) |  |  | (kg/m3)
|  | tablo 2.1 sert ağaçların (meşe , kayın , akça ağaç v.b.) mekanik özellikleri | [27 empty] | C24
| D18 |  | 18 |  | 11 |  | 0.6 |  | 18 |  | 4.8 |  | 3.5 |  | 9.5 |  | 8 |  | 0.63 |  | 0.59 |  | 475 |  |  | 570 |  |  |  | fm,k = |  | 24 |  | N/mm² |  |  | (karakteristik eğilme dayanımı)
| D24 |  | 24 |  | 14 |  | 0.6 |  | 21 |  | 4.9 |  | 3.7 |  | 10 |  | 8.4 |  | 0.67 |  | 0.63 |  | 485 |  |  | 580 |  |  |  | ft,0,k = |  | 14.5 |  | N/mm² |  |  | (liflere paralel doğrultudaki karakteristik çekme dayanımı)
| D27 |  | 27 |  | 16 |  | 0.6 |  | 22 |  | 5.1 |  | 3.8 |  | 10.5 |  | 8.8 |  | 0.7 |  | 0.66 |  | 510 |  |  | 610 |  |  |  | ft,90,k = |  | 0.4 |  | N/mm² |  |  | (liflere dik doğrultudaki karakteristik çekme dayanımı)
| D30 |  | 30 |  | 18 |  | 0.6 |  | 24 |  | 5.3 |  | 3.9 |  | 11 |  | 9.2 |  | 0.73 |  | 0.69 |  | 530 |  |  | 640 |  |  |  | fc,0,k = |  | 21 |  | N/mm² |  |  | (liflere paralel doğrultudaki karakteristik basınç dayanımı)
| D35 |  | 35 |  | 21 |  | 0.6 |  | 25 |  | 5.4 |  | 4.1 |  | 12 |  | 10.1 |  | 0.8 |  | 0.75 |  | 540 |  |  | 650 |  |  |  | fc,90,k= |  | 2.5 |  | N/mm² |  |  | (liflere dik doğrultudaki karakteristik basınç dayanımı)
| D40 |  | 40 |  | 24 |  | 0.6 |  | 27 |  | 5.5 |  | 4.2 |  | 13 |  | 10.9 |  | 0.87 |  | 0.81 |  | 550 |  |  | 660 |  |  |  | fv,k = |  | 4 |  | N/mm² |  |  | (karakteristik kayma dayanımı)
| D45 |  | 45 |  | 27 |  | 0.6 |  | 29 |  | 6.8 |  | 4.4 |  | 13.5 |  | 11.3 |  | 0.9 |  | 0.84 |  | 580 |  |  | 700 |  |  |  | EO,ort = |  | 11 |  | KN/mm² |  |  | (liflere paralel doğrultudaki ortalama elastisite modülü)
| D50 |  | 50 |  | 30 |  | 0.6 |  | 30 |  | 6.2 |  | 4.5 |  | 14 |  | 11.8 |  | 0.93 |  | 0.88 |  | 620 |  |  | 740 |  |  |  | E0,05 = |  | 7.4 |  | KN/mm² |  |  | (liflere paralel doğrultudaki %5 lik karakteristik elastisite modülü)
| D55 |  | 55 |  | 33 |  | 0.6 |  | 32 |  | 6.6 |  | 4.7 |  | 15.5 |  | 13 |  | 1.03 |  | 0.97 |  | 660 |  |  | 790 |  |  |  | E90,ort = |  | 0.37 |  | KN/mm² |  |  | (liflere dik doğrultudaki ortalama elastisite modülü)
| D60 |  | 60 |  | 36 |  | 0.6 |  | 33 |  | 10.5 |  | 4.8 |  | 17 |  | 14.3 |  | 1.13 |  | 1.06 |  | 700 |  |  | 840 |  |  |  | Gort = |  | 0.69 |  | KN/mm² |  |  | (ortalama kayma modülü)
| D65 |  | 65 |  | 39 |  | 0.6 |  | 35 |  | 11.3 |  | 5 |  | 18.5 |  | 15.5 |  | 1.23 |  | 1.16 |  | 750 |  |  | 900 |  |  |  | rk = |  | 350 |  | kg/m3 |  |  | (karakteristik yoğunluk)
| D70 |  | 70 |  | 42 |  | 0.6 |  | 36 |  | 12 |  | 5 |  | 20 |  | 16.8 |  | 1.33 |  | 1.25 |  | 800 |  |  | 960 |  |  |  | rort = |  | 420 |  | kg/m3 |  |  | (ortalama yoğunluk)
| D75 |  | 75 |  | 45 |  | 0.6 |  | 37 |  | 12.8 |  | 5 |  | 22 |  | 18.5 |  | 1.47 |  | 1.38 |  | 850 |  |  | 1020
| D80 |  | 80 |  | 48 |  | 0.6 |  | 38 |  | 13.5 |  | 5 |  | 24 |  | 20.2 |  | 1.6 |  | 1.5 |  | 900 |  |  | 1080
tablo 2.2 yumuşak ağaçların (ladin , çam , köknar, karaçam v.b.) mekanik özellikleri
| C14 |  | 14 |  | 7.2 |  | 0.4 |  | 16 |  | 2 |  | 3 |  | 7 |  | 4.7 |  | 0.23 |  | 0.44 |  | 290 |  |  | 350
| C16 |  | 16 |  | 8.5 |  | 0.4 |  | 17 |  | 2.2 |  | 3.2 |  | 8 |  | 5.4 |  | 0.27 |  | 0.5 |  | 310 |  |  | 370
| C18 |  | 18 |  | 10 |  | 0.4 |  | 18 |  | 2.2 |  | 3.4 |  | 9 |  | 6 |  | 0.3 |  | 0.56 |  | 320 |  |  | 380
| C20 |  | 20 |  | 11.5 |  | 0.4 |  | 19 |  | 2.3 |  | 3.6 |  | 9.5 |  | 6.4 |  | 0.32 |  | 0.59 |  | 330 |  |  | 400
| C22 |  | 22 |  | 13 |  | 0.4 |  | 20 |  | 2.4 |  | 3.8 |  | 10 |  | 6.7 |  | 0.33 |  | 0.63 |  | 340 |  |  | 410
| C24 |  | 24 |  | 14.5 |  | 0.4 |  | 21 |  | 2.5 |  | 4 |  | 11 |  | 7.4 |  | 0.37 |  | 0.69 |  | 350 |  |  | 420
| C27 |  | 27 |  | 16.5 |  | 0.4 |  | 22 |  | 2.5 |  | 4 |  | 11.5 |  | 7.7 |  | 0.38 |  | 0.72 |  | 360 |  |  | 430
| C30 |  | 30 |  | 19 |  | 0.4 |  | 24 |  | 2.7 |  | 4 |  | 12 |  | 8 |  | 0.4 |  | 0.75 |  | 380 |  |  | 460
| C35 |  | 35 |  | 22.5 |  | 0.4 |  | 25 |  | 2.7 |  | 4 |  | 13 |  | 8.7 |  | 0.43 |  | 0.81 |  | 390 |  |  | 470
| C40 |  | 40 |  | 26 |  | 0.4 |  | 27 |  | 2.8 |  | 4 |  | 14 |  | 9.4 |  | 0.47 |  | 0.88 |  | 400 |  |  | 480
| C45 |  | 45 |  | 30 |  | 0.4 |  | 29 |  | 2.9 |  | 4 |  | 15 |  | 10.1 |  | 0.5 |  | 0.94 |  | 410 |  |  | 490
| C50 |  | 50 |  | 33.5 |  | 0.4 |  | 30 |  | 3 |  | 4 |  | 16 |  | 10.7 |  | 0.53 |  | 1 |  | 430 |  |  | 520
tablo 2.3 yumuşak ağaçların çekme dayanımına göre mekanik özellikleri
| T8 |  | 13.5 |  | 8 |  | 0.4 |  | 16 |  | 2 |  | 2.8 |  | 7 |  | 4.7 |  | 0.23 |  | 0.44 |  | 290 |  |  | 350
| T9 |  | 14.5 |  | 9 |  | 0.4 |  | 17 |  | 2.1 |  | 3 |  | 7.5 |  | 5 |  | 0.25 |  | 0.47 |  | 300 |  |  | 360
| T10 |  | 16 |  | 10 |  | 0.4 |  | 17 |  | 2.2 |  | 3.2 |  | 8 |  | 5.4 |  | 0.27 |  | 0.5 |  | 310 |  |  | 370
| T11 |  | 17 |  | 11 |  | 0.4 |  | 18 |  | 2.2 |  | 3.4 |  | 9 |  | 6 |  | 0.3 |  | 0.56 |  | 320 |  |  | 380
| T12 |  | 18 |  | 12 |  | 0.4 |  | 19 |  | 2.3 |  | 3.6 |  | 9.5 |  | 6.4 |  | 0.32 |  | 0.59 |  | 330 |  |  | 400
| T13 |  | 19.5 |  | 13 |  | 0.4 |  | 20 |  | 2.4 |  | 3.8 |  | 10 |  | 6.7 |  | 0.33 |  | 0.63 |  | 340 |  |  | 410
| T14 |  | 20.5 |  | 14 |  | 0.4 |  | 21 |  | 2.5 |  | 4 |  | 11 |  | 7.4 |  | 0.37 |  | 0.69 |  | 350 |  |  | 420
| T14.5 |  | 21 |  | 14.5 |  | 0.4 |  | 21 |  | 2.5 |  | 4 |  | 11 |  | 7.4 |  | 0.37 |  | 0.69 |  | 350 |  |  | 420
| T15 |  | 22 |  | 15 |  | 0.4 |  | 21 |  | 2.5 |  | 4 |  | 11.5 |  | 7.7 |  | 0.38 |  | 0.72 |  | 360 |  |  | 430
| T16 |  | 23 |  | 16 |  | 0.4 |  | 22 |  | 2.6 |  | 4 |  | 11.5 |  | 7.7 |  | 0.38 |  | 0.72 |  | 370 |  |  | 440
| T18 |  | 25.5 |  | 18 |  | 0.4 |  | 23 |  | 2.7 |  | 4 |  | 12 |  | 8 |  | 0.4 |  | 0.75 |  | 380 |  |  | 460
| T21 |  | 29 |  | 21 |  | 0.4 |  | 25 |  | 2.7 |  | 4 |  | 13 |  | 8.7 |  | 0.43 |  | 0.81 |  | 390 |  |  | 470
| T22 |  | 30.5 |  | 22 |  | 0.4 |  | 26 |  | 2.7 |  | 4 |  | 13 |  | 8.7 |  | 0.43 |  | 0.81 |  | 390 |  |  | 470
| T24 |  | 33 |  | 24 |  | 0.4 |  | 27 |  | 2.8 |  | 4 |  | 13.5 |  | 9 |  | 0.45 |  | 0.84 |  | 400 |  |  | 480
| T26 |  | 35 |  | 26 |  | 0.4 |  | 28 |  | 2.9 |  | 4 |  | 14 |  | 9.4 |  | 0.47 |  | 0.88 |  | 410 |  |  | 490
| T27 |  | 36.5 |  | 27 |  | 0.4 |  | 29 |  | 2.9 |  | 4 |  | 15 |  | 10.1 |  | 0.5 |  | 0.94 |  | 410 |  |  | 490
| T28 |  | 37.5 |  | 28 |  | 0.4 |  | 29 |  | 2.9 |  | 4 |  | 15 |  | 10.1 |  | 0.5 |  | 0.94 |  | 420 |  |  | 500
| T30 |  | 40 |  | 30 |  | 0.4 |  | 30 |  | 3 |  | 4 |  | 15.5 |  | 10.4 |  | 0.52 |  | 0.97 |  | 430 |  |  | 520
|  |  |  | fm,g,k |  | ft,0,g,k |  | ft,90,g,k |  | fc,0,g,k |  | fc,90,g,k |  | fv,g,k |  | fr,g,k |  | EO,g,ort |  |  | E0,g,05 |  |  | E90,g,ort |  | E90,g,05 |  | Gort |  | Gg,05 |  | Gr,g,ort |  | Gr,g,05 |  | rk |  |  | rort |  |  |  | GL28h
|  |  |  | (MPa) |  | (MPa) |  | (MPa) |  | (MPa) |  | (MPa) |  | (MPa) |  | (MPa) |  | (MPa) |  |  | (MPa) |  |  | (MPa) |  | (MPa) |  | (MPa) |  | (MPa) |  | (MPa) |  | (MPa) |  | (kg/m3) |  |  | (kg/m3) |  |  |  | fm,g,k = |  | 28 |  | N/mm² |  | (eğilme dayanımı)
|  | tablo 4.7 kompozit tutkallı lamine ahşapın karakteristik dayanım rijitlik , yoğunluk | [40 empty] | ft,0,g,k = |  | 22.3 |  | N/mm² |  | (çekme dayanımı)
| GL20c |  |  | 20 |  | 15 |  | 0.4 |  | 18.5 |  | 2.5 |  | 3.5 |  | 1.2 |  | 10400 |  |  | 8600 |  |  | 300 |  | 250 |  | 650 |  | 540 |  | 65 |  | 54 |  | 355 |  |  | 390 |  |  |  | ft,90,g,k = |  | 0.5 |  | N/mm² |  | (çekme dayanımı)
| GL22c |  |  | 22 |  | 16 |  | 0.4 |  | 20 |  | 2.5 |  | 3.5 |  | 1.2 |  | 10400 |  |  | 8600 |  |  | 300 |  | 250 |  | 650 |  | 540 |  | 65 |  | 54 |  | 355 |  |  | 390 |  |  |  | fc,0,g,k = |  | 28 |  | N/mm² |  | (basınç dayanımı)
| GL24c |  |  | 24 |  | 17 |  | 0.4 |  | 21.5 |  | 2.5 |  | 3.5 |  | 1.2 |  | 11000 |  |  | 9100 |  |  | 300 |  | 250 |  | 650 |  | 540 |  | 65 |  | 54 |  | 365 |  |  | 400 |  |  |  | fc,90,g,k = |  | 2.5 |  | N/mm² |  | (basınç dayanımı)
| GL26c |  |  | 26 |  | 19 |  | 0.4 |  | 23.5 |  | 2.5 |  | 3.5 |  | 1.2 |  | 12000 |  |  | 10000 |  |  | 300 |  | 250 |  | 650 |  | 540 |  | 65 |  | 54 |  | 385 |  |  | 420 |  |  |  | fv,g,k = |  | 3.5 |  | N/mm² |  | (kayma dayanımı kesme-burulma)
| GL28c |  |  | 28 |  | 19.5 |  | 0.4 |  | 24 |  | 2.5 |  | 3.5 |  | 1.2 |  | 12500 |  |  | 10400 |  |  | 300 |  | 250 |  | 650 |  | 540 |  | 65 |  | 54 |  | 390 |  |  | 420 |  |  |  | fr,g,k = |  | 1.2 |  | N/mm² |  | (yuvarlama kayma dayanımı)
| GL30c |  |  | 30 |  | 19.5 |  | 0.4 |  | 24.5 |  | 2.5 |  | 3.5 |  | 1.2 |  | 13000 |  |  | 10800 |  |  | 300 |  | 250 |  | 650 |  | 540 |  | 65 |  | 54 |  | 390 |  |  | 430 |  |  |  | EO,g,ort = |  | 12600 |  |  | N/mm² |  | (elastisite modülü)
| GL32c |  |  | 32 |  | 19.5 |  | 0.4 |  | 24.5 |  | 2.5 |  | 3.5 |  | 1.2 |  | 13500 |  |  | 11200 |  |  | 300 |  | 250 |  | 650 |  | 540 |  | 65 |  | 54 |  | 400 |  |  | 440 |  |  |  | E0,g,05 = |  | 10500 |  |  | N/mm² |  | (elastisite modülü)
|  | tablo 4.8 homojen tutkallı lamine ahşapın karakteristik dayanım rijitlik , yoğunluk | [40 empty] | E90,g,ort = |  | 300 |  | N/mm² |  |  | (elastisite modülü)
| GL20h |  |  | 20 |  | 16 |  | 0.5 |  | 20 |  | 2.5 |  | 3.5 |  | 1.2 |  | 8400 |  |  | 7000 |  |  | 300 |  | 250 |  | 650 |  | 540 |  | 65 |  | 54 |  | 340 |  |  | 370 |  |  |  | E90,g,05 = |  | 250 |  | N/mm² |  |  | (elastisite modülü)
| GL22h |  |  | 22 |  | 17.6 |  | 0.5 |  | 22 |  | 2.5 |  | 3.5 |  | 1.2 |  | 10500 |  |  | 8800 |  |  | 300 |  | 250 |  | 650 |  | 540 |  | 65 |  | 54 |  | 370 |  |  | 410 |  |  |  | Gort = |  | 650 |  | N/mm² |  | (kayma modülü)
| GL24h |  |  | 24 |  | 19.2 |  | 0.5 |  | 24 |  | 2.5 |  | 3.5 |  | 1.2 |  | 11500 |  |  | 9600 |  |  | 300 |  | 250 |  | 650 |  | 540 |  | 65 |  | 54 |  | 385 |  |  | 420 |  |  |  | Gg,05 = |  | 540 |  | N/mm² |  | (kayma modülü)
| GL26h |  |  | 26 |  | 20.8 |  | 0.5 |  | 26 |  | 2.5 |  | 3.5 |  | 1.2 |  | 12100 |  |  | 10100 |  |  | 300 |  | 250 |  | 650 |  | 540 |  | 65 |  | 54 |  | 405 |  |  | 445 |  |  |  | Gr,g,ort = |  | 65 |  | N/mm² |  | (yuvarlama kayma modülü)
| GL28h |  |  | 28 |  | 22.3 |  | 0.5 |  | 28 |  | 2.5 |  | 3.5 |  | 1.2 |  | 12600 |  |  | 10500 |  |  | 300 |  | 250 |  | 650 |  | 540 |  | 65 |  | 54 |  | 425 |  |  | 460 |  |  |  | Gr,g,05 = |  | 54 |  | N/mm² |  | (yuvarlama kayma modülü)
| GL30h |  |  | 30 |  | 24 |  | 0.5 |  | 30 |  | 2.5 |  | 3.5 |  | 1.2 |  | 13600 |  |  | 11300 |  |  | 300 |  | 250 |  | 650 |  | 540 |  | 65 |  | 54 |  | 430 |  |  | 480 |  |  |  | rk = |  | 425 |  | kg/m3 |  | (karakteristik yoğunluk)
| GL32h |  |  | 32 |  | 25.6 |  | 0.5 |  | 32 |  | 2.5 |  | 3.5 |  | 1.2 |  | 14200 |  |  | 11800 |  |  | 300 |  | 250 |  | 650 |  | 540 |  | 65 |  | 54 |  | 440 |  |  | 490 |  |  |  | rort = |  | 460 |  | kg/m3 |  | (ortalama yoğunluk)
tablo 6.1 CYN değerleri
| yangına maruz kalma süresi | [8 empty] | eğilme dayanımı | [5 empty] | basınç dayanımı | [5 empty] | çekme dayanımı ve elastisite modülü
| t > 20 dk. | [8 empty] | 1 - p / ( 200 * AT ) | [5 empty] | 1 - p / ( 125 * AT ) | [5 empty] | 1 - p / ( 330 * AT )
| t = 0 | [8 empty] | 1 | [5 empty] | 1 | [5 empty] | 1
| 0 =< t =< 20dk. | [8 empty] | doğrusal enterpolasyon uygulanabilir.
p = yangına maruz kalan artık enkesitin çevresi (m)
AT = artık enkesitin alanı (m²)
tablo 6.2 CY20 değerleri
| malzeme | [22 empty] | CY20
| masif ahşap | [22 empty] | 1.25
| tutkallı lamine ahşap | [22 empty] | 1.15
| ahşap esaslı paneller | [22 empty] | 1.15
| lamine levha ahşap (LVL) | [22 empty] | 1.1
| yan elemanları ahşap ve ahşap esaslı paneller olan kesme altındaki birleşimler | [22 empty] | 1.15
| yan elemanları çelik olan kesme altındaki birleşimler | [22 empty] | 1.05
| eksenel yüklü birleşimler | [22 empty] | 1.05
masif ahşap
| CY20 = |  | 1.25
| tablo 6.3 ahşap, lamine levha ahşap , ahşap kaplama ve ahşap esaslı panellerin tasarım kömürleşme hızları | [34 empty] | tablo 6.5 zaman bağlı olarak korunmamış yüzeyler için ko değerleri
[36 empty] | zaman | [14 empty] | ko
| malzeme | [24 empty] | b0 (mm/dk) |  |  | bn (mm/dk) | [6 empty] | t < 20 dak. | [14 empty] | t / 20
[36 empty] | t >= 20 dak. | [14 empty] | 1
a-) yumuşak ahşap ve kayın
| karakteristik yoğunluğu 290kg/m3 den büyük tutkallı lamine ahşap | [24 empty] | 0.65 |  |  | 0.7
| karakteristik yoğunluğu 290kg/m3 den büyük masif ahşap | [24 empty] | 0.65 |  |  | 0.8
b-) sert ahşaplar
| karakteristik yoğunluğu 290kg/m3 den büyük masif veya tutkallı lamine sert ahşaplar | [24 empty] | 0.65 |  |  | 0.7
| karakteristik yoğunluğu 450kg/m3 den büyük masif veya tutkallı lamine sert ahşaplar | [24 empty] | 0.5 |  |  | 0.55
| karakteristik yoğunluğu 480kg/m3 den büyük lamine levha ahşap | [24 empty] | 0.65 |  |  | 0.7
c-) paneller
| ahşap panel | [24 empty] | 0.9 |  |  | -
| kontrplak | [24 empty] | 1 |  |  | -
| kontrplak dışındaki diğer ahşap esaslı paneller | [24 empty] | 0.9 |  |  | -
karakteristik yoğunluğu 450kgm3 ve panel kalınlığı 20mm olan elemanlar için verilmiştir.diğer kalınlık ve yoğunluklar için bo,p,t değerleri hesaplanmalıdır.
karakteristik yoğunluğu 290kg/m3 den büyük masif ahşap
| b0 = |  | 0.65 |  | mm/dk
| bn = |  | 0.8 |  | mm/dk