## Sheet1
TS 500 madde 9.1.2.1
*** | nervürlü donatıda Lb = ( 0,12 * fyd * Ø / fctd ) > ( 20 * Ø )
*** | düz yüzeyli Lb = ( 0,24 * fyd * Ø / fctd ) > ( 40 * Ø )
*** | Donatı çapının, 32 mm < Ø ≤ 40 mm olduğu durumlarda yukarıdaki denklemlerden hesaplanan kenetlenme boyu, 100 / ( 132 - Ø ) katsayısı ile çarpılarak artırılır.
TS 500 madde 9.2.7-c
*** | Aynı kesitte boyuna donatının yarısından fazlası ekleniyorsa, Lo ≥ 1,50 * Lb
*** | TBDY-2018 madde 7.3.3.1 ve şekil 7.3 uyarınca bindirme kolon orta bölgesinde Lb kadar yapılacaktır.
KOLON FİLİZ BOYLARI (S220 KANCALI YUVARLAK DEMİR) (Bindirme kolon dibinde )
| C=fck (Beton sınıfı) (N/mm²=Mpa) | S=fyk (Demir sınıfı) (N/mm²=Mpa) | fctk=0,35*Ö(fck) (N/mm²) | fctd=fctk/1,5 (N/mm²) | fyd=fyk/1,15 (N/mm²) | Lb=1,5*(0.24*fyd*Ø/fctd) ; Lb=1,5*40*Ø ; maximum Lb (mm)
[6 empty] | 14 | 16 | 18 | 20 | 22 | 24 | 26 | 28 | 30 | 32 | 34 | 36 | 38 | 40
| 20 | 220 | 1.565248 | 1.043498 | 191.3043 | 923.9822 | 1055.98 | 1187.977 | 1319.975 | 1451.972 | 1583.969 | 1715.967 | 1847.964 | 1979.962 | 2111.959 | 2289.752 | 2474.952 | 2668.034 | 2869.51
| 25 |  | 1.75 | 1.166667 |  | 840 | 960 | 1080 | 1200 | 1320 | 1440 | 1560 | 1680 | 1800 | 1920 | 2081.633 | 2250 | 2425.532 | 2608.696
| 30 |  | 1.917029 | 1.278019 |  | 840 | 960 | 1080 | 1200 | 1320 | 1440 | 1560 | 1680 | 1800 | 1920 | 2081.633 | 2250 | 2425.532 | 2608.696
| 35 |  | 2.070628 | 1.380419 |  | 840 | 960 | 1080 | 1200 | 1320 | 1440 | 1560 | 1680 | 1800 | 1920 | 2081.633 | 2250 | 2425.532 | 2608.696
| 40 |  | 2.213594 | 1.47573 |  | 840 | 960 | 1080 | 1200 | 1320 | 1440 | 1560 | 1680 | 1800 | 1920 | 2081.633 | 2250 | 2425.532 | 2608.696
| 45 |  | 2.347871 | 1.565248 |  | 840 | 960 | 1080 | 1200 | 1320 | 1440 | 1560 | 1680 | 1800 | 1920 | 2081.633 | 2250 | 2425.532 | 2608.696
| 50 |  | 2.474874 | 1.649916 |  | 840 | 960 | 1080 | 1200 | 1320 | 1440 | 1560 | 1680 | 1800 | 1920 | 2081.633 | 2250 | 2425.532 | 2608.696
KOLON FİLİZ BOYLARI (S420 KANCASIZ NERVÜRLÜ DEMİR) (Bindirme kolon dibinde )
| C=fck (Beton sınıfı) (N/mm²=Mpa) | S=fyk (Demir sınıfı) (N/mm²=Mpa) | fctk=0,35*Ö(fck) (N/mm²) | fctd=fctk/1,5 (N/mm²) | fyd=fyk/1,15 (N/mm²) | Lb=1,5*(0.12*fyd*Ø/fctd) ; Lb=1,5*20*Ø ; maximum Lb (mm)
[6 empty] | 14 | 16 | 18 | 20 | 22 | 24 | 26 | 28 | 30 | 32 | 34 | 36 | 38 | 40
| 20 | 420 | 1.565248 | 1.043498 | 365.2174 | 881.983 | 1007.981 | 1133.978 | 1259.976 | 1385.973 | 1511.971 | 1637.968 | 1763.966 | 1889.964 | 2015.961 | 2185.672 | 2362.454 | 2546.759 | 2739.078
| 25 |  | 1.75 | 1.166667 |  | 788.8696 | 901.5652 | 1014.261 | 1126.957 | 1239.652 | 1352.348 | 1465.043 | 1577.739 | 1690.435 | 1803.13 | 1954.925 | 2113.043 | 2277.891 | 2449.905
| 30 |  | 1.917029 | 1.278019 |  | 720.1361 | 823.0127 | 925.8893 | 1028.766 | 1131.642 | 1234.519 | 1337.396 | 1440.272 | 1543.149 | 1646.025 | 1784.594 | 1928.936 | 2079.42 | 2236.447
| 35 |  | 2.070628 | 1.380419 |  | 666.7165 | 761.9617 | 857.2069 | 952.4521 | 1047.697 | 1142.943 | 1238.188 | 1333.433 | 1428.678 | 1523.923 | 1652.213 | 1785.848 | 1925.169 | 2070.548
| 40 |  | 2.213594 | 1.47573 |  | 623.6562 | 712.7499 | 801.8436 | 890.9374 | 980.0311 | 1069.125 | 1158.219 | 1247.312 | 1336.406 | 1425.5 | 1545.504 | 1670.508 | 1800.831 | 1936.82
| 45 |  | 2.347871 | 1.565248 |  | 587.9887 | 671.987 | 755.9854 | 839.9838 | 923.9822 | 1007.981 | 1091.979 | 1175.977 | 1259.976 | 1343.974 | 1457.115 | 1574.97 | 1697.84 | 1826.052
| 50 |  | 2.474874 | 1.649916 |  | 557.815 | 637.5029 | 717.1907 | 796.8786 | 876.5665 | 956.2543 | 1035.942 | 1115.63 | 1195.318 | 1275.006 | 1382.34 | 1494.147 | 1610.712 | 1732.345
KOLON FİLİZ BOYLARI (S500 KANCASIZ NERVÜRLÜ DEMİR) (Bindirme kolon dibinde )
| C=fck (Beton sınıfı) (N/mm²=Mpa) | S=fyk (Demir sınıfı) (N/mm²=Mpa) | fctk=0,35*Ö(fck) (N/mm²) | fctd=fctk/1,5 (N/mm²) | fyd=fyk/1,15 (N/mm²) | Lb=1,5*(0.12*fyd*Ø/fctd) ; Lb=1,5*20*Ø ; maximum Lb (mm)
[6 empty] | 14 | 16 | 18 | 20 | 22 | 24 | 26 | 28 | 30 | 32 | 34 | 36 | 38 | 40
| 20 | 500 | 1.565248 | 1.043498 | 434.7826 | 1049.98 | 1199.977 | 1349.974 | 1499.971 | 1649.968 | 1799.965 | 1949.962 | 2099.959 | 2249.957 | 2399.954 | 2601.991 | 2812.446 | 3031.856 | 3260.807
| 25 |  | 1.75 | 1.166667 |  | 939.1304 | 1073.292 | 1207.453 | 1341.615 | 1475.776 | 1609.938 | 1744.099 | 1878.261 | 2012.422 | 2146.584 | 2327.291 | 2515.528 | 2711.775 | 2916.554
| 30 |  | 1.917029 | 1.278019 |  | 857.3049 | 979.777 | 1102.249 | 1224.721 | 1347.193 | 1469.665 | 1592.138 | 1714.61 | 1837.082 | 1959.554 | 2124.516 | 2296.352 | 2475.5 | 2662.437
| 35 |  | 2.070628 | 1.380419 |  | 793.7101 | 907.0972 | 1020.484 | 1133.872 | 1247.259 | 1360.646 | 1474.033 | 1587.42 | 1700.807 | 1814.194 | 1966.92 | 2126.009 | 2291.868 | 2464.938
| 40 |  | 2.213594 | 1.47573 |  | 742.4478 | 848.5118 | 954.5757 | 1060.64 | 1166.704 | 1272.768 | 1378.832 | 1484.896 | 1590.96 | 1697.024 | 1839.885 | 1988.699 | 2143.846 | 2305.739
| 45 |  | 2.347871 | 1.565248 |  | 699.9865 | 799.9846 | 899.9826 | 999.9807 | 1099.979 | 1199.977 | 1299.975 | 1399.973 | 1499.971 | 1599.969 | 1734.66 | 1874.964 | 2021.238 | 2173.871
| 50 |  | 2.474874 | 1.649916 |  | 664.0655 | 758.932 | 853.7985 | 948.665 | 1043.531 | 1138.398 | 1233.264 | 1328.131 | 1422.997 | 1517.864 | 1645.643 | 1778.747 | 1917.514 | 2062.315
TBDY-2018 madde 7.3.3.1 ve şekil 7.3 uyarınca
KOLON FİLİZ BOYLARI (S420 KANCASIZ NERVÜRLÜ DEMİR) (Bindirme kolon ortasında )
| C=fck (Beton sınıfı) (N/mm²=Mpa) | S=fyk (Demir sınıfı) (N/mm²=Mpa) | fctk=0,35*Ö(fck) (N/mm²) | fctd=fctk/1,5 (N/mm²) | fyd=fyk/1,15 (N/mm²) | Lb=(0.12*fyd*Ø/fctd) ; Lb=20*Ø ; maximum Lb (mm)
[6 empty] | 14 | 16 | 18 | 20 | 22 | 24 | 26 | 28 | 30 | 32 | 34 | 36 | 38 | 40
| 25 | 420 | 1.75 | 1.166667 | 365.2174 | 525.913 | 601.0435 | 676.1739 | 751.3043 | 826.4348 | 901.5652 | 976.6957 | 1051.826 | 1126.957 | 1202.087 | 1303.283 | 1408.696 | 1518.594 | 1633.27
| 30 |  | 1.917029 | 1.278019 |  | 480.0907 | 548.6751 | 617.2595 | 685.8439 | 754.4283 | 823.0127 | 891.5971 | 960.1815 | 1028.766 | 1097.35 | 1189.729 | 1285.957 | 1386.28 | 1490.965
| 35 |  | 2.070628 | 1.380419 |  | 444.4776 | 507.9745 | 571.4713 | 634.9681 | 698.4649 | 761.9617 | 825.4585 | 888.9553 | 952.4521 | 1015.949 | 1101.475 | 1190.565 | 1283.446 | 1380.365
| 40 |  | 2.213594 | 1.47573 |  | 415.7708 | 475.1666 | 534.5624 | 593.9582 | 653.3541 | 712.7499 | 772.1457 | 831.5415 | 890.9374 | 950.3332 | 1030.336 | 1113.672 | 1200.554 | 1291.214
| 45 |  | 2.347871 | 1.565248 |  | 391.9924 | 447.9914 | 503.9903 | 559.9892 | 615.9881 | 671.987 | 727.986 | 783.9849 | 839.9838 | 895.9827 | 971.4098 | 1049.98 | 1131.893 | 1217.368
| 50 |  | 2.474874 | 1.649916 |  | 371.8767 | 425.0019 | 478.1272 | 531.2524 | 584.3776 | 637.5029 | 690.6281 | 743.7534 | 796.8786 | 850.0038 | 921.5603 | 996.0982 | 1073.808 | 1154.897
TBDY-2018 madde 7.3.3.1 ve şekil 7.3 uyarınca
KOLON FİLİZ BOYLARI (S500 KANCASIZ NERVÜRLÜ DEMİR) (Bindirme kolon ortasında )
| C=fck (Beton sınıfı) (N/mm²=Mpa) | S=fyk (Demir sınıfı) (N/mm²=Mpa) | fctk=0,35*Ö(fck) (N/mm²) | fctd=fctk/1,5 (N/mm²) | fyd=fyk/1,15 (N/mm²) | Lb=(0.12*fyd*Ø/fctd) ; Lb=20*Ø ; maximum Lb (mm)
[6 empty] | 14 | 16 | 18 | 20 | 22 | 24 | 26 | 28 | 30 | 32 | 34 | 36 | 38 | 40
| 25 | 500 | 1.75 | 1.166667 | 434.7826 | 626.087 | 715.528 | 804.9689 | 894.4099 | 983.8509 | 1073.292 | 1162.733 | 1252.174 | 1341.615 | 1431.056 | 1551.527 | 1677.019 | 1807.85 | 1944.369
| 30 |  | 1.917029 | 1.278019 |  | 571.5366 | 653.1847 | 734.8327 | 816.4808 | 898.1289 | 979.777 | 1061.425 | 1143.073 | 1224.721 | 1306.369 | 1416.344 | 1530.902 | 1650.334 | 1774.958
| 35 |  | 2.070628 | 1.380419 |  | 529.1401 | 604.7315 | 680.3229 | 755.9144 | 831.5058 | 907.0972 | 982.6887 | 1058.28 | 1133.872 | 1209.463 | 1311.28 | 1417.339 | 1527.912 | 1643.292
| 40 |  | 2.213594 | 1.47573 |  | 494.9652 | 565.6745 | 636.3838 | 707.0931 | 777.8025 | 848.5118 | 919.2211 | 989.9304 | 1060.64 | 1131.349 | 1226.59 | 1325.8 | 1429.231 | 1537.159
| 45 |  | 2.347871 | 1.565248 |  | 466.6577 | 533.323 | 599.9884 | 666.6538 | 733.3192 | 799.9846 | 866.6499 | 933.3153 | 999.9807 | 1066.646 | 1156.44 | 1249.976 | 1347.492 | 1449.247
| 50 |  | 2.474874 | 1.649916 |  | 442.7103 | 505.9547 | 569.199 | 632.4433 | 695.6877 | 758.932 | 822.1763 | 885.4207 | 948.665 | 1011.909 | 1097.096 | 1185.831 | 1278.343 | 1374.877
Gürcan BERBEROĞLU
inşaat mühendisi
www.betoncelik.com